## Сертификат
Сертификат качества (Certificate of Quality) № 13690 от 06.03.2022 | [16 empty] | Предприятие ЗАО «АГРОПРИБОР»
1. Наименование продукции (Product name) | [5 empty] | Свинец рафинированный Pb-99,97
2. Плавки номер (Meltings number) |  |  |  |  | =плавки |  |  | 260
3. Масса партии нетто, кг (Batch net weight,kg) | [7 empty] | 20800
4. Количество пакетов (Package quantity) |  |  |  |  | 22 |  |  | 22 | Отливок (castings) | 535
5. Результаты анализа: (Analysis results):
№ плав | Химический состав, % масс (Chemical composition, % of mass)
| As | Sb | Sn | Ag | Bi | Cd | Cu | Ni | Te | Zn | Fe | Co | S | Pb | Шлак (dross)
| 0.001 | 0.001 | 0.001 | 0.002 | 0.03 | 0.0005 | 0.002 | 0.0002 | 0.0002 | 0.001 | 0.001 | 0.0002 | 0.001 |  | <0,3%
260 | 0.0001 | 0.0001 | 0.0003 | 0.0017 | 0.0128 | 0.0002 | 0.0014 | 2e-05 | 0.0001 | 7e-05 | 6e-05 | 7e-05 | 0.0001 | 99.98298 | 0.11%
6. Заключение ОКК: Материал соответствует требованиям
The material meets the reguirements
Начальник ОКК _________________ /Щипунов Е.В./
(Head of Quality control)

## Параметры (hidden)
Параметр | Значение
номер | 13690
дата | 06.03.2022
масса | 20800
номпарт | 0
плавки | 260
кпак | 22
кчуш | 535
датавыпуска | 44626
нпл | 260
Ag | 0.0017
Al | 9e-05
As | 0.0001
Au | 0.0001
Ba | 1e-05
Bi | 0.0128
Ca | 0.0001
Cd | 0.0002
Co | 7e-05
Cr | 8e-05
Cu | 0.0014
Fe | 6e-05
Hg | 0.0001
In | 6e-05
K | 0.0001
Mg | 1e-05
Mn | 1e-05
Na | 2e-05
Ni | 2e-05
Pb | 99.9812
Pd | 0.0001
Pt | 0.0004
Rh | 3e-05
Ru | 9e-05
S | 0.0001
Sb | 0.0001
Se | 0.0001
Sn | 0.0003
Te | 0.0001
Tl | 0.00039
Zn | 7e-05